## Лист1
Material Name | Version | Thickness | Lift height of the first section | First Layer Exposure Time | Exposure PWM | Exposure Time
Demo Bone | v1 | 50 um | 4 | 12 | 60% | 3
Dental Bleach (Обновленная версия) | v1 | 50 um | 4 | 12 | 60% | 5.3
Dental Bleach Pro | v1 | 50 um | 4 | 12 | 60% | 3.3
Dental Cast Cherry | v1 | 50 um | 4 | 12 | 60% | 4.2
Dental Denture Base | v1 | 50 um | 4 | 12 | 60% | 5
Dental Denture Base Soft | v1 | 50 um | 4 | 12 | 60% | 5
Dental IBT | v1 | 50 um | 4 | 12 | 60% | 3
Dental Model Biege | v1 | 50 um | 4 | 12 | 60% | 2.9
Dental Model Light Grey | v1 | 50 um | 4 | 8 | 60% | 2.5
Dental Peach | v1 | 50 um | 4 | 12 | 60% | 2.9
Dental Pink Soft | v1 | 50 um | 4 | 12 | 60% | 4
Dental Sand A1-A2 (Обновленная версия) | v1 | 50 um | 4 | 12 | 60% | 4.9
Dental Sand A3 (Обновленная версия) | v1 | 50 um | 4 | 12 | 60% | 4.9
Dental Sand Pro A1-A2 (Crown LT) | v1 | 50 um | 4 | 12 | 60% | 4.8
Dental Sand Pro A3 (Crown LT) | v1 | 50 um | 4 | 12 | 60% | 4.8
Dental Splint Soft | v1 | 50 um | 4 | 12 | 60% | 5
Dental Yellow Clear | v1 | 50 um | 4 | 8 | 60% | 1.7
Dental Yellow Clear PRO | v1 | 50 um | 4 | 12 | 60% | 3.3
Industrial ABS Black | v1 | 50 um | 4 | 12 | 60% | 3.8
Industrial ABS-Like Grey | v1 | 50 um | 4 | 12 | 60% | 3.6
Industrial Flex Natural Clear | v1 | 50 um | 4 | 12 | 60% | 1.4
Industrial Nylon Like | v1 | 50 um | 4 | 6 | 60% | 1.4
Industrial PP-Like | v1 | 50 um | 4 | 7 | 60% | 3.9
Industrial Rigid Black | v1 | 50 um | 4 | 12 | 60% | 3.9
Industrial Tough Black | v1 | 50 um | 4 | 12 | 60% | 1.9
Industrial Tough Grey | v1 | 50 um | 4 | 12 | 60% | 2.4
Industrial Tough White | v1 | 50 um | 4 | 12 | 60% | 1.9
Jewelry J-Cast | v1 | 50 um | 4 | 12 | 60% | 5.9
Model Resin Black | v1 | 50 um | 4 | 12 | 60% | 2.5
Model Resin Grey | v1 | 50 um | 4 | 12 | 60% | 3.7
Silicone-Compatiable Model Resin (J-Model) | v1 | 50 um | 4 | 8 | 60% | 2

## Лист2
Material Name | Version | Thickness | Lift height of the first section | First Layer Exposure Time | Exposure PWM | Exposure Time
Demo Bone | v1 | 100 um | 4 | 12 | 60% | 4
Dental Bleach (Обновленная версия) | v1 | 100 um | 4 | 12 | 60% | 6.89
Dental Bleach Pro | v1 | 100 um | 4 | 12 | 60% | 4.29
Dental Cast Cherry | v1 | 100 um | 4 | 12 | 60% | 5.46
Dental Clear Pro | v1 | 100 um | 4 | 12 | 60% | 5.8
Dental Denture Base | v1 | 100 um | 4 | 12 | 60% | 6.5
Dental Denture Base Soft | v1 | 100 um | 4 | 12 | 60% | 6.5
Dental IBT | v1 | 100 um | 4 | 12 | 60% | 3.9
Dental Model Biege | v1 | 100 um | 4 | 12 | 60% | 3.77
Dental Model Light Grey | v1 | 100 um | 4 | 8 | 60% | 3.12
Dental Peach | v1 | 100 um | 4 | 12 | 60% | 3.77
Dental Pink Soft | v1 | 100 um | 4 | 12 | 60% | 5.2
Dental Sand A1-A2 (Обновленная версия) | v1 | 100 um | 4 | 12 | 60% | 6.37
Dental Sand A3 (Обновленная версия) | v1 | 100 um | 4 | 12 | 60% | 6.37
Dental Sand Pro A1-A2 (Crown LT) | v1 | 100 um | 4 | 12 | 60% | 6.24
Dental Sand Pro A3 (Crown LT) | v1 | 100 um | 4 | 12 | 60% | 6.24
Dental Splint Soft | v1 | 100 um | 4 | 12 | 60% | 6.5
Dental Tray | v1 | 100 um | 4 | 12 | 60% | 3
Dental Yellow Clear | v1 | 100 um | 4 | 8 | 60% | 2.4
Dental Yellow Clear PRO | v1 | 100 um | 4 | 12 | 60% | 4.29
Industrial ABS Black | v1 | 100 um | 4 | 12 | 60% | 4.94
Industrial ABS-Like Grey | v1 | 100 um | 4 | 12 | 60% | 4.68
Industrial Flex Natural Clear | v1 | 100 um | 4 | 12 | 60% | 1.82
Industrial Nylon Like | v1 | 100 um | 4 | 6 | 60% | 1.82
Industrial PP-Like | v1 | 100 um | 4 | 7 | 60% | 5.07
Industrial Rigid Black | v1 | 100 um | 4 | 12 | 60% | 5.07
Industrial Rigid Clear | v1 | 100 um | 4 | 12 | 60% | 5
Industrial Tough Black | v1 | 100 um | 4 | 12 | 60% | 2.47
Industrial Tough Grey | v1 | 100 um | 4 | 12 | 60% | 3
Industrial Tough White | v1 | 100 um | 4 | 12 | 60% | 2.47
Jewelry J-Cast | v1 | 100 um | 4 | 12 | 60% | 7.67
Model Resin Black | v1 | 100 um | 4 | 12 | 60% | 3.3
Model Resin Grey | v1 | 100 um | 4 | 12 | 60% | 4.9
Silicone-Compatiable Model Resin (J-Model) | v1 | 100 um | 4 | 8 | 60% | 2.6
Silicone-Like Black | v1 | 100 um | 4 | 12 | 60% | 9