## Otoflash
Материал | Промывка | Нагрев | Режим дозасветки | Азот | Доп. нагрев
Dental Bleach (Обновленная версия) | 2 х 3мин | 80°С @10мин | 3000 вспышек | Нет | -
Dental Bleach Pro | 2 х 3мин | 80°С @10мин | 3000 вспышек | Нет | -
Dental Cast Cherry | 2 х 1мин | 80°С @10мин | 3000 вспышек | Нет | -
Dental Cast Cherry Pro | 2 х 1мин | 80°С @10мин | 3000 вспышек | Нет | -
Dental Clear Pro | 2 х 3мин | 80°С @5мин | 3000 вспышек | Нет | 80°С @30мин
Dental Denture Base | 2 х 3мин | 70°С @10мин | 3000 вспышек | Да | 80°С @10мин
Dental Denture Base Soft | 2 х 3мин | 70°С @10мин | 3000 вспышек | Да | 80°С @10мин
Dental IBT | 2 х 1мин | 80°С @5мин | 3000 вспышек | Да | -
Dental Model Beige | 2 х 3мин | 80°С @10мин | 2000 вспышек | Нет | -
Dental Model Bone | 2 х 3мин | - | 3000 вспышек | Нет | -
Dental Model Light Grey | 2 х 3мин | 70°С @10мин | 3000 вспышек | Нет | -
Dental Peach | 2 х 3мин | 80°С @10мин | 3000 вспышек | Нет | -
Dental Sand A1 | 2 х 3мин | 70°С @30мин | 1500 вспышек | Нет | -
Dental Sand A2 | 2 х 3мин | 70°С @30мин | 2000 вспышек | Нет | -
Dental Sand A3 | 2 х 3мин | 70°С @30мин | 1500 вспышек | Нет | -
Dental Sand A1 (Обновленная версия) | 2 х 3мин | - | 1000 вспышек | Нет | -
Dental Sand A3 (Обновленная версия) | 2 х 3мин | 70°С @10мин | 1500 вспышек | Нет | -
Dental Sand Pro A1 | 2 х 3мин | 80°С @10мин | 3000 вспышек | Нет | -
Dental Sand Pro A3 | 2 х 3мин | 80°С @10мин | 3000 вспышек | Нет | -
Dental Splint Soft | 2 х 3мин | 80°С @10мин | 3000 вспышек | Да | -
Dental Yellow Clear | 2 х 3мин | - | 2000 вспышек | Нет | -
Dental Yellow Clear PRO | 2 х 3мин | - | 3000 вспышек | Нет | -
Industrial ABS | 2 х 3мин | 80°С @10мин | 3000 вспышек | Нет | -
Industrial ABS-Like Grey | 2 х 3мин | 80°С @10мин | 3000 вспышек |  | -
Industrial Tough Black | 2 х 3мин | 80°С @10мин | 3000 вспышек | Нет | -
Industrial Tough Grey | 2 х 3мин | 80°С @10мин | 3000 вспышек | Нет | -
Industrial Tough White | 2 х 3мин | 80°С @10мин | 3000 вспышек | Нет | -
Model Resin Black | 2 х 3мин | - | 2000 вспышек | Нет | -
Model Resin Clear | 2 х 3мин | - | 3000 вспышек | Нет | -
Model Resin Grey | 2 х 3мин | - | 3000 вспышек | Нет | -
Model Resin White | 2 х 3мин | - | 3000 вспышек | Нет | -
Silicone-Like Black | 2 х 1мин | 70°С @10мин | 3000 вспышек | Да | -
Silicone-Compatiable Model Resin (J-Model) | 2 х 3мин | 80°С @120мин | - | - | -

## WanHao Boxman
Материал | Промывка | Нагрев | Режим дозасветки | Доп. нагрев
Basic Resin Red | 2 х 3мин | 70°С @10мин | 15мин | -
Dental Bleach (Обновленная версия) | 2 х 3мин | 80°С @10мин | 30мин | 80°С @30мин
Dental Bleach Pro | 2 х 3мин | 80°С @10мин | 30мин | 80°С @30мин
Dental Cast Cherry Pro | 2 х 1мин | 80°С @10мин | 10мин | -
Dental Cast Cherry | 2 х 1мин | 80°С @10мин | 10мин | -
Dental Clear | 2 х 3мин | 80°С @30мин | 3мин | -
Dental Clear Pro | 2 х 3мин | 80°С @5мин | 15мин | 80°С @30мин
Dental Denture Base | 2 х 3мин | 70°С @10мин | 30мин | -
Dental Denture Base Soft | 2 х 3мин | 70°С @10мин | 30мин в глицерине | -
Dental IBT | 2 х 3мин | 70°С @5мин | 30мин в глицерине | -
Dental Model Beige | 2 х 3мин | 70°С @10мин | 10мин | -
Dental Model Bone | 2 х 3мин | 70°С @10мин | 3мин | -
Dental Model Light Grey | 2 х 3мин | 70°С @10мин | 30мин | -
Dental Peach | 2 х 3мин | 70°С @10мин | 10мин | -
Dental Pink | 2 х 3мин | 80°С @30мин | 30мин | -
Dental Sand A1 | 2 х 3мин | 80°С @30мин | 20мин | -
Dental Sand A1 (Обновленная версия) | 2 х 3мин | 80°С @30мин | 20мин | -
Dental Sand A2 | 2 х 3мин | 80°С @30мин | 30мин | -
Dental Sand A2 (Обновленная версия) | 2 х 3мин | 80°С @30мин | 30мин | -
Dental Sand A3 | 2 х 3мин | 80°С @30мин | 20мин | -
Dental Sand A3 (Обновленная версия) | 2 х 3мин | 80°С @30мин | 20мин | -
Dental Sand Pro A1 | 2 х 3мин | 80°С @10мин | 30мин | -
Dental Sand Pro A3 | 2 х 3мин | 80°С @10мин | 30мин | -
Dental Soft Pink | 2 х 3мин | 70°С @10мин | 15мин в глицерине | -
Dental Splint Soft | 2 х 3мин | 80°С @10мин | 30мин в глицерине | 80°С @30мин
Dental Tray | 2 х 3мин | 70°С @30мин | 5мин | -
Dental Yellow Clear | 2 х 3мин | 70°С @10мин | 10мин | -
Dental Yellow Clear PRO | 2 х 3мин | 70°С @10мин | 30мин | -
Industrial ABS | 2 х 3мин | - | 30мин | -
Industrial ABS-Like Grey | 2 х 3мин | 70°С @10мин | 30мин | -
Industrial Flex | 2 х 3мин | 70°С @10мин | 15мин | -
Industrial Nylon-like | 2 х 3мин | 70°С @10мин | 30мин | -
Industrial PP-Like | 2 х 3мин | 70°С @10мин | 30мин | -
Industrial Rigid Black | 2 х 3мин | 70°С @10мин | 30мин
Industrial Rigid Clear | 2 х 3мин | 70°С @10мин | 30мин | 80°С @30мин
Industrial Tough Black | 2 х 3мин | 80°С @10мин | 30мин | -
Industrial Tough Grey | 2 х 3мин | 80°С @10мин | 30мин | -
Industrial Tough White | 2 х 3мин | 80°С @10мин | 30мин | -
J-Cast | 2 х 1мин | 80°С @10мин | 30мин в глицерине | -
Model Resin Black | 2 х 3мин | 70°С @10мин | 10мин | -
Model Resin Grey | 2 х 3мин | 70°С @10мин | 10мин | -
Model Resin White | 2 х 3мин | 80°С @30мин | 3мин | -
Silicone-Compatiable Model Resin (J-Model) | 2 х 3мин | 80°С@120мин | - | -
Industrial Silicone-Like Black | 2 х 3мин | 70°С @10мин | 30мин в глицерине | -
Industrial ABS Pro Grey | 2 х 3мин | 70°С @10мин | 30мин | -
Dental Clear Form2 | 2 х 3мин | 80°С @30мин | 10мин | -
Dental Peach Form2 | 2 х 3мин | 70°С @10мин | 10мин | -
Dental Sand A1-A2 Form2 | 2 х 3мин | 80°С @10мин | 10мин | -
Dental Sand A3 Form2 | 2 х 3мин | 80°С @10мин | 10мин | -
Dental Bleach Form2 | 2 х 3мин | 70°С @10мин | 5мин | -
Model Clear Resin Form2 | 2 х 3мин | 80°С @30мин | 10мин | -
Model Grey Resin Form2 | 2 х 3мин | 60°С @10мин | 10мин | -
Model White Resin Form2 | 2 х 3мин | 70°С @10мин | 10мин | -

## FormCure
Материал | Промывка | Нагрев | Режим дозасветки | Доп. нагрев
Basic Resin Red | 2 х 3мин | 70°С @10мин | 15мин | -
Dental Bleach (Обновленная версия) | 2 х 3мин | - | 70°С @40мин | 80°С @30мин
Dental Bleach Pro | 2 х 3мин | - | 70°С @30мин | 80°С @30мин
Dental Cast Cherry Pro | 2 х 1мин | 70°С @10мин | 10мин | -
Dental Cast Cherry | 2 х 1мин | 70°С @10мин | 10мин | -
Dental Clear | 2 х 1мин | 80°С @30мин | 3мин | -
Dental Clear Pro | 2 х 3мин | - | 70°С @15мин | 80°С @30мин
Dental Denture Base | 2 х 3мин | - | 70°С @30мин | -
Dental Denture Base Soft | 2 х 3мин | - | 70°С @30мин | -
Dental IBT | 2 х 3мин | 70°С @5мин | 30мин в глицерине | -
Dental Model Beige | 2 х 3мин | - | 80°С @10мин | -
Dental Model Bone | 2 х 3мин | - | 70°С @40мин | -
Dental Model Light Grey | 2 х 3мин | - | 70°С @10мин | -
Dental Peach | 2 х 3мин | - | 70°С @10мин | -
Dental Pink | 2 х 3мин | 80°С @30мин | 30мин | -
Dental RO | 2 х 3мин | 70°С @10мин | 10мин | -
Dental Sand A1 | 2 х 3мин | 70°С @30мин | 50мин | -
Dental Sand A1 (Обновленная версия) | 2 х 3мин | - | 70°С @10мин | -
Dental Sand A2 | 2 х 3мин | 70°С @30мин | 60мин | -
Dental Sand A2 (Обновленная версия) | 2 х 3мин | - | 70°С @20мин | -
Dental Sand Pro A1 | 2 х 3мин | - | 70°С @20мин | -
Dental Sand Pro A3 | 2 х 3мин | - | 70°С @15мин | -
Dental Soft Pink | 2 х 3мин | 70°С @30мин | 15мин в глицерине | -
Dental Splint Soft | 2 х 3мин | - | 70°С@30мин в глицерине | -
Dental Tray | 2 х 3мин | 70°С @30мин | 5мин | -
Dental Yellow Clear | 2 х 3мин | - | 70°С @30мин | -
Dental Yellow Clear PRO | 2 х 3мин | - | 70°С @30мин | -
Industrial ABS | 2 х 3мин | - | 30мин | -
Industrial ABS-Like Grey | 2 х 3мин | 70°С @10мин | 30мин | -
Industrial Flex | 2 х 3мин | 70°С @10мин | 15мин | -
Industrial Nylon-like | 2 х 3мин | 70°С @10мин | 15мин | -
Industrial PP-Like | 2 х 3мин | 70°С @10мин | 30мин | -
Industrial Rigid Black | 2 х 3мин | 70°С @10мин | 30мин | -
Industrial Rigid Clear | 2 х 3мин | 70°С @10мин | 30мин | -
Industrial Tough Black | 2 х 3мин | 70°С @10мин | 30мин | -
Industrial Tough Grey | 2 х 3мин | 70°С @10мин | 30мин | -
Industrial Tough White | 2 х 3мин | 70°С @10мин | 30мин | -
J-Cast | 2 х 1мин | 80°С @10мин | 30мин в глицерине | -
Model Resin Black | 2 х 3мин | - | 70°С @30мин | -
Model Resin Clear | 2 х 3мин | 80°С @30мин | 3мин | -
Model Resin Grey | 2 х 3мин | - | 70°С @30мин | -
Model Resin White | 2 х 3мин | - | 70°С @30мин | -
Silicone-Compatiable Model Resin (J-Model) | 2 х 3мин | 80°С @120мин | - | -
Silicone-Like Black | 2 х 3мин | 70°С @10мин | 30мин в глицерине | -
Industrial ABS Pro Grey | 2 х 3мин | 70°С @10мин | 30мин | -

## Magnum Flash
Материал | Промывка | Нагрев | Режим дозасветки | Азот | Доп. нагрев
Dental Bleach (Обновленная версия) | 2 х 3мин | 80°С @10мин | HarzLabs Dental Bleach | нет | -
Dental Bleach Pro | 2 х 3мин | 80°С @10мин | HarzLabs Dental Bleach Pro | нет | -
Dental Cast Cherry Pro | 2 х 1мин |  | Dental Cast Cherry |  | -
Dental Cast Cherry | 2 х 1мин | - | Dental Cast Cherry | - | -
Dental Clear Pro | 2 х 3мин | 80°С @15мин | Dental Clear Pro | да | 80°С @30мин
Dental IBT | 2 х 3мин | - | Dental Clear Pro | да | -
Dental Model Beige | 2 х 3мин | 80°С @10мин | Dental Model Beige | нет | -
Dental Model Bone | 2 х 3мин | 70°С @10мин | Dental Model Bone | нет | -
Dental Model Light Grey | 2 х 3мин | - | Model Grey | нет | -
Dental Peach | 2 х 3мин | 80°С @10мин | Dental Peach | нет | -
Dental Sand A1 (Обновленная версия) | 2 х 3мин | 80°С @30мин | Dental Sand A1 | да | -
Dental Sand A2 (Обновленная версия) | 2 х 3мин | 80°С @30мин | Dental Sand A2 | да | -
Dental Sand A3 (Обновленная версия) | 2 х 3мин | 80°С @30мин | Dental Sand A3 | да | -
Dental Sand Pro A1 | 2 х 3мин | 80°С @10мин | Dental Sand Pro A1 | да | -
Dental Sand Pro A3 | 2 х 3мин | 80°С @10мин | Dental Sand Pro A3 | да | -
Dental Soft Pink | 2 х 3мин | 80°С @10мин | Dental Pink Soft | да | -
Dental Splint Soft | 2 х 3мин | 80°С @15мин | Dental Clear Pro | да | 80°С @30мин
Dental Tray | 2 х 3мин | - | Dental Tray | да | -
Dental Yellow Clear | 2 х 3мин | 70°С @10мин | Dental Yellow Clear | да | -
Dental Yellow Clear PRO | 2 х 3мин | 80°С @10мин | Dental Yellow Clear PRO | да | -
Glaze | - | - | Глазурь Glaze | да | -

## Аверон
Материал | Промывка | Нагрев | Режим дозасветки | Доп. нагрев
Dental Bleach (Обновленная версия) | 2 х 3мин | 80°С @10мин | 30мин | 80°С @30мин
Dental Clear Pro | 2 х 3мин | 80°С @5мин | 10мин | 80°С @30мин
Dental Model Beige | 2 х 3мин | 80°С @10мин | 5мин | -
Dental Model Bone | 2 х 3мин | 70°С @10мин | 10мин | -
Dental Peach | 2 х 3мин | 70°С @10мин | 5мин | -
Dental Sand A1 | 2 х 3мин | 80°С @20мин | 10мин | -
Dental Sand A1 (Обновленная версия) | 2 х 3мин | 80°С @10мин | 10мин | -
Dental Sand Pro A1 | 2 х 3мин | 70°С @10мин | 10мин | 70°С @20мин
Dental Sand Pro A3 | 2 х 3мин | 70°С @10мин | 10мин | 70°С @10мин
Dental Yellow Clear | 2 х 3мин | 80°С @10мин | 20мин | -
Dental Yellow Clear PRO | 2 х 3мин | 80°С @10мин | 20мин | -
Model Resin Black | 2 х 3мин | 70°С @10мин | 10мин | -
Model Resin Grey | 2 х 3мин | 80°С @10мин | 5мин | -
Model Resin White | 2 х 3мин | 80°С @10мин | 5мин | -

## Phrozen Cure V2
Материал | Промывка | Нагрев | Режим дозасветки | Доп. нагрев
Basic Resin Red | 2 х 3мин | 70°С @10мин | 15мин | -
Dental Bleach (Обновленная версия) | 2 х 3мин | 80°С @10мин | 30мин | 80°С @30мин
Dental Cast Cherry | 2 х 1мин | 70°С @10мин | 10мин | -
Dental Cast Cherry PRO | 2 х 1мин | 70°С @10мин | 10мин | -
Dental Clear | 2 х 3мин | 80°С @30мин | 3мин | -
Dental Clear Pro | 2 х 3мин | 80°С @5мин | 20мин | 80°С @30мин
Dental IBT | 2 х 3мин | 70°С @5мин | 30мин в глицерине | -
Dental Model Beige | 2 х 3мин | 70°С @10мин | 10мин | -
Dental Model Bone | 2 х 3мин | 70°С @10мин | 3мин | -
Dental Peach | 2 х 3мин | 70°С @10мин | 10мин | -
Dental Pink | 2 х 3мин | 80°С @30мин | 30мин | -
Dental Sand A1 (Обновленная версия) | 2 х 3мин | 80°С @30мин | 20мин | -
Dental Sand A2 (Обновленная версия) | 2 х 3мин | 80°С @30мин | 30мин | -
Dental Sand Pro A1 | 2 х 3мин | 80°С @10мин | 30мин | -
Dental Sand Pro A3 | 2 х 3мин | 80°С @10мин | 30мин | -
Dental Soft Pink | 2 х 3мин | 70°С @10мин | 15мин в глицерине | -
Dental Tray | 2 х 3мин | 70°С @30мин | 10мин | -
Dental Yellow Clear | 2 х 3мин | 70°С @10мин | 10мин | -
Dental Yellow Clear PRO | 2 х 3мин | 80°С @10мин | 30мин | -
Industrial ABS | 2 х 3мин | - | 30мин | -
Industrial Flex | 2 х 3мин | 70°С @10мин | 15мин | -
Industrial PP-Like | 2 х 3мин | 70°С @10мин | 30мин | -
J-Cast | 2 х 3мин | 80°С @10мин | 30мин в глицерине | -
Model Resin Black | 2 х 3мин | 70°С @10мин | 10мин | -
Model Resin Grey | 2 х 3мин | 70°С @10мин | 15мин | -
Model Resin White | 2 х 3мин | 70°С @30мин | 3мин | -
Dental Clear Form2 | 2 х 3мин | 80°С @30мин | 10мин | -
Dental Peach Form2 | 2 х 3мин | 70°С @10мин | 10мин | -
Dental Sand A1-A2 Form2 | 2 х 3мин | 80°С @10мин | 10мин | -
Dental Sand A3 Form2 | 2 х 3мин | 80°С @10мин | 10мин | -
Dental Bleach Form2 | 2 х 3мин | 70°С @10мин | 5мин | -
Model Clear Resin Form2 | 2 х 3мин | 80°С @30мин | 10мин | -
Model Grey Resin Form2 | 2 х 3мин | 60°С @10мин | 10мин | -
Model White Resin Form2 | 2 х 3мин | 70°С @10мин | 10мин | -

## RapidShape P Cure
Материал | Промывка | Нагрев | Режим дозасветки | Доп. нагрев
Dental Cast Cherry | 2 х 1мин | 70°С @10мин | 5 минут дозасветка на 100% мощности | -
Dental Cast Cherry PRO | 2 х 1мин | 70°С @10мин | 5 минут дозасветка на 100% мощности | -
Dental Clear | 2 х 3мин | 70°С @30мин | 1,5 минуты дозасветка в вакууме на 100% | -
Dental Clear Pro | 2 х 3мин | 80°С @5мин | 5 минут дозасветка в вакууме на 100% | 80°С @30мин
Dental Denture Base | 2 х 3мин | 80°С @10мин | 5 минут дозасветка в вакууме на 100% | 80°С @10мин
Dental IBT | 2 х 3мин | 70°С @5мин | 15 минут дозасветка в вакууме на 100% | -
Dental Model Beige | 2 х 3мин | 80°С @10мин | 5 минут дозасветка на 100% | -
Dental Model Bone | 2 х 3мин | 70°С @10мин | 1,5 минуты дозасветка на 100% | -
Dental Model Light Grey | 2 х 3мин | 70°С @10мин | 5 минут дозасветка на 100% | -
Dental Peach | 2 х 3мин | 80°С @10мин | 5 минут дозасветка на 100% | -
Dental Pink | 2 х 3мин | 80°С @30мин | 7,5 минут дозасветка в вакууме на 100% | -
Dental Sand A1 | 2 х 3мин | 80°С @30мин | 5 минут дозасветка в вакууме на 100% | -
Dental Sand A2 | 2 х 3мин | 80°С @30мин | 15 минут дозасветка в вакууме на 100% | -
Dental Sand A3 | 2 х 3мин | 80°С @30мин | 10 минут дозасветка в вакууме на 100% | -
Dental Sand A1 (Обновленная версия) | 2 х 3мин | 80°С @10мин | 15 минут дозасветка в вакууме на 100% | -
Dental Sand A2 (Обновленная версия) | 2 х 3мин | 80°С @10мин | 20 минут дозасветка в вакууме на 100% | -
Dental Sand Pro A1 | 2 х 3мин | 80°С @10мин | 15 минут дозасветка на 100% мощности | -
Dental Sand Pro A3 | 2 х 3мин | 80°С @10мин | 25 минут дозасветка на 100% мощности | -
Dental Soft Pink | 2 х 3мин | 70°С @5мин | 7,5 минут дозасветка в вакууме на 100% | -
Dental Splint Soft | 2 х 3мин | 80°С @10мин | 30мин | 80°С @30мин
Dental Yellow Clear | 2 х 3мин | 80°С @10мин | 5 минут дозасветка в вакууме на 100% | -
Dental Yellow Clear PRO | 2 х 3мин | 80°С @10мин | 5 минут дозасветка в вакууме на 100% | -
Model Resin Black | 2 х 3мин | 70°С @10мин | 5 минут дозасветка на 100% | -
Model Resin Grey | 2 х 3мин | 70°С @10мин | 5 минут дозасветка на 100% | -
Model Resin White | 2 х 3мин | 80°С @30мин | 1,5 минуты дозасветка на 100% | -